## Sheet1
| $PDI$ | $d_{av}, nm$ | $ζ, mV$ | Description | Type | Class | Label
1 | 0.496 | 1417 | -8.2 | MFGO, разб. 1:20 | $GO$ | 1 | Train
2 | 0.301 | 352.9 | -28 | HGO, 0.0116 г в 25 мл H2O | $GO$ | 1 | Train
3 | 0.916 | 3286.3 | -33.5 | GO, RusGraphene, 2 г в 1000 мл H2O | $GO$ | 1 | Train
6 | 0.493 | 3792 | -19.8 | rGO, RusGraphene, 2 г в 1000 мл H2O | $rGO$ | 0 | Train
8 | 0.681 | 1901 | -30.5 | GO, RusGraphene, 2 г в 1000 мл H2O | $GO$ | 1 | Train
9 | 0.506 | 2892 | -34.9 | GO, RusGraphene, 1.00 г в 250 мл H2O | $GO$ | 1 | Train
10 | 0.896 | 4007 | -23.7 | rGO, RusGraphene, 0.20 г в 100 мл H2O | $rGO$ | 0 | Train
11 | 0.635 | 2111 | -37.9 | GO, RusGraphene, 1.00 г в 250 мл H2O | $GO$ | 1 | Train
12 | 0.611 | 280.5 | -33.2 | GO, USA, 0.1 г в 100 мл H2O | $GO$ | 1 | Train
13 | 0.346 | 832.9 | -35.7 | GO, RusGraphene, 2 г в 1000 мл H2O | $GO$ | 1 | Train
17 | 0.505 | 1105 | -25.1 | Образец 8 после диализа 7 дней, H2O, стакан 1 л, замена воды каждые 2 дня | $GO_{d}$ | 2 | Train
18 | 0.38 | 1238 | -28.1 | Образец 8 после диализа 7 дней, H2O, стакан 1 л, замена воды каждые 2 дня | $GO_{d}$ | 2 | Train
19 | 0.694 | 1247 | -29.9 | Образец 8 после диализа 3.5 кДа, конд. 7 дней в H2O | $GO_{d}$ | 2 | Train
20 | 0.565 | 864.3 | -30.7 | Образец 8 после диализа 3.5 кДа, конд. 7 дней в ЭДТА 0.05 М | $GO_{d}$ | 2 | Train
21 | 0.903 | 4189 | -23.3 | Образец 10 после диализа 3.5 кДа, конд. | $rGO$ | 0 | Train
22 | 0.584 | 1058 | -29 | Образец 8 после диализа 3.5 кДа, конд. 7 дней в ЭДТА 0.05 М (повторное использование) | $GO_{d}$ | 2 | Train
23 | 0.669 | 1116 | -25.4 | Образец 9 после диализа 14 кДа, конд. 7 дней в ЭДТА 0.05М | $GO_{d}$ | 2 | Train
24 | 0.575 | 626.3 | -30.7 | Образец 9 после диализа 14 кДа 75 мм, конд. 7 дней в ЭДТА 0.05М | $GO_{d}$ | 2 | Train
25 | 0.514 | 620.7 | -28 | Образец 9 после диализа 14 кДа 75 мм, конд. 7 дней в ЭДТА 0.05М (повторное использование) | $GO_{d}$ | 2 | Train
26 | 0.733 | 1043 | -28.8 | Образец 11 после диализа 2 дня, H2O, 1 кДа | $GO_{d}$ | 2 | Train
27 | 0.824 | 1619 | -27.5 | Образец 11 после диализа 5 дней, H2O, 14 кДа 75 мм | $GO_{d}$ | 2 | Train
28 | 0.717 | 1255 | -28.3 | Образец 9 после диализа при 25°С 14 кДа, конд. 7 дней в ЭДТА 0.05М | $GO_{d}$ | 2 | Train
29 | 0.775 | 1243 | -26.5 | Образец 9 после диализа при 45°С 14 кДа, конд. 7 дней в ЭДТА 0.05М | $GO_{d}$ | 2 | Train
30 | 0.601 | 925.5 | -28.3 | Образец 13 после диализа 0.5 кДа, конд. 7 дней в ЭДТА 0.05М | $GO_{d}$ | 2 | Train
31 | 0.51 | 742.9 | -25.1 | Образец 30 после диализа 12 дней, 14 кДа, конд. 7 дней в ЭДТА 0.05М | $GO_{d}$ | 2 | Train